## Канат, лента
Канат стальной грузовой
ø, мм | ГОСТ / Смазка | Вес 1000м, кг | Цена м, ₽ (за барабан) | Цена м, ₽ (в размотку)
4.1 | 2688-80 / А1 | 64 | 31.1 | 35.765
5.1 | 2688-80 / А1 | 96 | 35.36 | 38.1888
6.2 | 2688-80 / А1 | 142 | 43.83 | 47.3364
7.6 | 2688-80 / А1 | 211 | 54.8 | 59.184
8.3 | 2688-80 / А1 | 256 | 62.55 | 70.6815
9.1 | 2688-80 / А1 | 305 | 70.3 | 75.924
9.6 | 2688-80 / А1 | 359 | 75.62 | 81.6696
11 | 2688-80 / А1 | 462 | 92.63 | 100.0404
12 | 2688-80 / А1 | 527 | 104.78 | 113.1624
13 | 2688-80 / А1 | 597 | 113.7 | 122.796
14 | 2688-80 / А1 | 728 | 134.41 | 145.1628
15 | 2688-80 / А1 | 844 | 150.08 | 162.0864
15 | 2688-80 / А2 | 844 | 150.08 | 162.0864
16.5 | 2688-80 / А2 | 1025 | 177.51 | 191.7108
16.5 | 7668-80 / А1 | 1045 | 193.52 | 209.0016
18 | 7668-80 / А1 | 1245 | 227.11 | 245.2788
19.5 | 2688-80 / А1 | 1405 | 237.84 | 256.8672
20 | 7668-80 / А1 | 1520 | 266.62 | 287.9496
20 | 7668-80 / А2 | 1520 | 266.62 | 287.9496
22 | 7668-80 / А1 | 1830 | 301.59 | 325.7172
23.5 | 7668-80 / А1 | 2130 | 349.33 | 377.2764
24 | 2688-80 / А2 | 2245 | 345.21 | 372.8268
25 | 3079-80 / А1 | 2245 | 391.69 | 423.0252
27 | 3079-80 / А1 | 2650 | 460.04 | 496.8432
30.5 | 3079-80 / А1 | 3405 | 584.14 | 630.8712
33 | 3079-80 / А1 | 3905 | 666 | 719.28
35 | 3079-81 / А1 | 4435 | 747.23 | 807.0084
39 | 3079-82 / А1 | 5395 | 906.18 | 978.6744
Комплектующие для строп текстильных
Лента грузоподъемная
Г/п, т | Ширина ленты, мм | Цвет | Разрывная нагрузка, т | Цена м, ₽
1 | 30 | фиолетовая | 4 | 18.5
2 | 60 | зеленая | 8 | 34.4
3 | 90 | желтая | 12 | 52
4 | 120 | серая | 16 | 70.6
5 | 150 | красная | 20 | 101
6 | 180 | коричневая | 24 | 126
8 | 240 | синяя | 32 | 185
10 | 300 | оранжевая | 40 | 235
15 | 300 | оранжевая | 48 | 275
Лента для стяжных ремней (цвет ленты может отличаться от заявленного)
| Ширина ленты, мм | Цвет | Разрывная нагрузка, кг | Цена м, ₽
| 25 | синяя | 1200 | 6
| 25 | оранжевая | 2250 | 10.28
| 35 | оранжевая | 3000 | 15
| 35 | оранжевая | 4500 | 18
| 50 | синяя | 4500 | 25
| 50 | оранжевая | 6000 | 28.5
| 50 | оранжевая | 7500 | 35
| 75 | желтая | 10500 | 50
| 75 | желтая | 15000 | 70
| 100 | желтая | 10500 | 55
| 100 | желтая | 15000 | 70
Нить швейная 1100х3
Цвет | Структура нити | Прочность, кгс | Удлинение, % | Цена за кг, ₽
белый | 113 текс х 1 х 3 | не менее 19,5 | не более 32 | 650